## Sheet1
TREATMENT COMBINATION | TREATMENT | Length (mm) | FACTOR A | FACTOR B | [6 empty] | REPLICATE 1 |  |  |  |  | REPLICATE 2 |  |  |  |  | AVERAGE
| COMBINATION |  | Temperature (◦C | Time (minimum) | I0 (mm) | I1 (mm) | ∆I (mm) | Variation (%) | Standard variation (%) | ARTICLE | تکرار1-رو | نتیجه | تکرار1-زیر | نتیجه | اختلاف زیر-رو | تکرار2-رو | نتیجه | تکرار2-زیر | نتیجه | اختلاف زیر-رو | میانگین-رو | میانگین -زیر | اختلاف زیر رو | نتیجه زیر-رو | نتیجه اختلاف
1 | 1 | 300 | 70 | 50 | 200 | 199.94 | 0.06 | 0.03 | 2 | The percentages of dimensional variations obtained from this test are given in Table 10. As can be seen in the table the dimensional variation of each profile is lower than the standard value of 2. The relative length variation or the percentage of variation is calculated from the following equation: | 199.99 | 0.01 | 199.95 | 0.03 | 0.02 | 199.89 | 0.06 | 199.84 | 0.09 | 0.03 | 0.035 | 0.06 | 0.025 | ok | ok
2 | 2 | 300 | 70 | 60 | 200 | 199.95 | 0.05 | 0.025 | 2 |  | 199.96 | 0.03 | 199.93 | 0.04 | 0.01 | 199.94 | 0.04 | 199.97 | 0.02 | 0.02 | 0.035 | 0.03 | 0.005 | ok | ok
3 | 3 | 300 | 70 | 70 | 200 | 199.95 | 0.05 | 0.025 | 2 |  | 199.94 | 0.04 | 199.92 | 0.05 | 0.01 | 199.95 | 0.03 | 199.97 | 0.02 | 0.01 | 0.035 | 0.035 | 0 | ok | ok
4 | 4 | 300 | 80 | 50 | 200 | 199.65 | 0.35 | 0.175 | 2 |  | 199.54 | 0.24 | 199.58 | 0.22 | 0.02 | 199.76 | 0.13 | 199.78 | 0.12 | 0.01 | 0.185 | 0.17 | 0.015 | ok | ok
5 | 5 | 300 | 80 | 60 | 200 | 199.55 | 0.45 | 0.225 | 2 |  | 199.51 | 0.25 | 199.56 | 0.23 | 0.02 | 199.59 | 0.21 | 199.61 | 0.2 | 0.01 | 0.23 | 0.215 | 0.015 | ok | ok
6 | 6 | 300 | 80 | 70 | 200 | 199.49 | 0.51 | 0.255 | 2 |  | 199.52 | 0.25 | 199.55 | 0.23 | 0.02 | 199.46 | 0.3 | 199.44 | 0.29 | 0.01 | 0.275 | 0.26 | 0.015 | ok | ok
7 | 7 | 300 | 90 | 50 | 200 | 197.87 | 2.13 | 1.065 | 2 |  | 197.89 | 1.06 | 197.87 | 1.07 | 0.01 | 197.86 | 1.08 | 197.88 | 1.07 | 0.01 | 1.07 | 1.07 | 0.01 | ok | ok
8 | 8 | 300 | 90 | 60 | 200 | 197.86 | 2.14 | 1.07 | 2 |  | 197.88 | 1.07 | 197.87 | 1.07 | 0.01 | 197.84 | 1.08 | 197.86 | 1.08 | 0.01 | 1.07 | 1.07 | 0.01 | ok | ok
9 | 9 | 300 | 90 | 70 | 200 | 197.84 | 2.16 | 1.08 | 2 | where I0 is the initial distance of the sample between the two points and I1 is the distance of the sample between the two points after the treatments (heating and cooling). | 197.87 | 1.07 | 197.92 | 1.05 | 0.02 | 197.82 | 1.1 | 197.84 | 1.08 | 0.03 | 1.08 | 1.06 | 0.02 | ok | ok
10 | 10 | 300 | 100 | 50 | 200 | 197.63 | 2.37 | 1.185 | 2 |  | 197.64 | 1.33 | 197.59 | 1.35 | 0.02 | 197.63 | 1.33 | 197.59 | 1.35 | 0.02 | 1.33 | 1.35 | 0.02 | ok | ok
11 | 11 | 300 | 100 | 60 | 200 | 197.6 | 2.4 | 1.2 | 2 |  | 197.61 | 1.34 | 197.64 | 1.32 | 0.02 | 197.59 | 1.35 | 197.61 | 1.34 | 0.01 | 1.34 | 1.33 | 0.01 | ok | ok
12 | 12 | 300 | 100 | 70 | 200 | 197.48 | 2.52 | 1.26 | 2 |  | 197.46 | 1.41 | 197.52 | 1.38 | 0.03 | 197.51 | 1.39 | 197.54 | 1.37 | 0.02 | 1.4 | 1.37 | 0.03 | ok | ok
13 | 13 | 300 | 110 | 50 | 200 | 197.36 | 2.64 | 1.32 | 2 | A study on usability of magnesium oxide with titanium dioxide in PVC door and window profiles | 197.38 | 1.32 | 197.44 | 1.29 | 0.12 | 197.35 | 1.33 | 197.38 | 1.32 | 0.13 | 1.14 | 1.02 | 0.12 | ok | NOT OK
14 | 14 | 300 | 110 | 60 | 200 | 197.38 | 2.62 | 1.31 | 2 |  | 197.41 | 1.3 | 197.49 | 1.26 | 0.04 | 197.35 | 1.33 | 197.38 | 1.32 | 0.01 | 1.32 | 1.29 | 0.03 | ok | ok
15 | 15 | 30 | 110 | 70 | 200 | 197.45 | 2.55 | 1.275 | 2 |  | 197.55 | 1.23 | 197.47 | 1.27 | 0.04 | 197.36 | 1.33 | 197.44 | 1.29 | 0.04 | 1.28 | 1.28 | 0.01 | ok | ok
بررسی تاثیر دما و زمان عملیات حرارتی بر رفتار حرارتی پروفیل های UPVC | [9 empty] | عناوین پیشنهادی
بررسی رفتار حرارتی پروفیل های UPVC با تاکید بر تاثیر مقدار دما و زمان قرارگیری در معرض حرارت
بکارگیری تکنیک طراحی آزمایشات (DOE) برای تحلیل تاثیر پارامترهای دما و زمان بر رفتار حرارتی پروفیل های UPVC
بررسی تاثیر پارامترهای مختلف بر عملکرد حرارتی پروفیل های UPVC به روش DoE